## Лист1
Закрытое акционерное общество "ЛСР - Базовые материалы Северо-Запад"
Фактический адрес: Российская Федерация, 199155, г. Санкт-Петербург, пр. КИМа, д. 19, лит. А
Юридический адрес: Российская Федерация,188686, Ленинградская обл., Всеволожский р-н, д. Разметелево д.12
Наименование, адрес покупателя:
ООО "МИРОС" инн. 139
ПАСПОРТ
|  | на партию готовой продукции № | [5 empty] | 9053-20/16
| Дата отгрузки: | 12-21 мая 2016 г. |  |  |  |  | Наряд-заказ № |  | 7073, 4090, 6316, 9100.
1. Наименование продукции: "Песок для строительных работ"
| 2. Наименование цеха: |  |  | Цех "Манушкино" |  |  |  |  | Объем: | 150,64м³
3. Нормативные документы: ГОСТ 8736-2014; ГОСТ 25100-11
| ГОСТ 8736-2014 Песок для бетона, железобетона, растворов и сухих смесей | [5 empty] | ГОСТ 25100-11 Классификация грунтов для проектирования и строительства
| Наименование показателя |  | Значение |  |  |  | Наименование показателя |  |  | Значение
| Модуль крупности |  | 2.125125 | - | 2.321261 |  | Класс дисперсного грунта |  |  | Крупный
ЗЕРНОВОЙ СОСТАВ
| Полный остаток на сите 5 мм |  | 4 | - | 7.785 | % | Полный остаток на сите 2 мм |  |  | 9.076017 | - | 14.64923 | %
| Полный остаток на сите 0,63 мм |  | 31.43659 | - | 40.42021 | % | Полный остаток на сите 0,5 мм |  |  | 50.49191 | - | 59.21135 | %
| Проход через сито 0,16 мм |  | 3.696654 | - | 2.961481 | % | Полный остаток на сите 0,25 мм |  |  | 83.24447 | - | 86.86559 | %
| Проход через сито 0,05 мм |  | 1 | - | 0.4 | % | Полный остаток на сите 0,1 мм |  |  | 97.86328 | - | 98.55747 | %
| Содержание глины в комках |  | 0 | - | 0 | % | Число пластичности |  |  | н/п
| Класс |  | II |  |  |  | Коэффициент фильтрации |  |  | 8.258065 | - | 14.68902 | м/сут
[7 empty] | Разновидность по степени водопроницаемости |  |  | Сильноводопроницаемый
7. Органические примеси: окраска раствора светлее эталона
Основание для п.п 1 - 7 протокол испытаний лаборатории
ЗАО "ЛСР-Базовые"от 12-21 мая 2016 г.
Свидетельство об аттестации № SP01.01.106.045
| 8. Радиационное качество: |  |  |  |  | Класс I (Аэфф<370 Бк/кг)
Основание - протокол испытаний ООО "РИЦ" №38/140 от 12.08.2015 г.
9. Содержание вредных компонентов и примесей соответствует требованиям
ГОСТ 8736-2014, приложение "А"
Основание - протокол испытаний ЗАО "РАЦ МЕХАНОБР ИНЖИНИРИНГ АНАЛИТ"
№ 1339-15 от 31.08.2015 г.
| Дата составления паспорта: | [7 empty] | 24.05.2016 г.
| Инж. по качеству: | [7 empty] | Павличенко А.А.
По вопросам подлинности данного документа обращаться в Испытательную лабораторию нерудных строительных материалов ЗАО «ЛСР – Базовые», тел.: 777-77-45 (доб. 5220)
Объем партии -150,64м³
Паспорт - №9053-20/16
Отгрузка от 12-21 мая 2016 г.
Объем партии -150,64м³
Паспорт - №9053-20/16
Отгрузка от 12-21 мая 2016 г.
Объем партии -150,64м³
Паспорт - №9053-20/16
Отгрузка от 12-21 мая 2016 г.